## Hoja1
No. | Region | Familia | Subfamilia | Material | min densidad [kg/m3] | max densidad [kg/m3] | min módulo [Gpa] | max módulo [GPa] | min resistencia mecánica [MPa] | max resistencia mecánica [MPa] | min conductividad térmica [W/mk] | max conductividad térmica [W/mk] | min expansión térmica [10^-6/C] | max expansión térmica [10^-6/C] | min temperatura máxima de servicio [°C] | max temperatura maxima de servicio [°C] | Notas
1 | Ceramicos | Ceramicos | No tecnicos | Ladrillos | 1600 | 2100 | 15 | 30 | 5 | 14 | 0.46 | 0.73 | 5 | 8 | 920 | 1230 | Modulo de ruptura
2 | Ceramicos | Ceramicos | No tecnicos | Dioxido de circonio | 6030 | 6160 | 135 | 141 | 32 | 60 | 0.8 | 2.4 | 5.9 | 6 | 480 | 510 | Modulo de ruptura
3 | Ceramicos | Ceramicos | No tecnicos | Piedra | 2300 | 2600 | 40 | 60 | 2 | 25 | 5.4 | 6 | 3.7 | 6.3 | 327 | 1430 | Modulo de ruptura
4 | Ceramicos | Ceramicos | Tecnicos | Alumina | 3800 | 3980 | 343 | 390 | 350 | 588 | 26 | 38.5 | 7 | 7.9 | 1080 | 1300 | Modulo de ruptura
5 | Ceramicos | Ceramicos | Tecnicos | Carburo de silicio | 3100 | 3210 | 400 | 460 | 400 | 610 | 80 | 130 | 4 | 4.8 | 1400 | 1700 | Modulo de ruptura
6 | Ceramicos | Ceramicos | Tecnicos | Carburo de wolframio | 15300 | 15900 | 625 | 700 | 335 | 550 | 55 | 88 | 5.2 | 7.1 | 750 | 1000 | Modulo de ruptura
7 | Ceramicos | Ceramicos | Tecnicos | Nitruro de aluminio | 3260 | 3330 | 302 | 348 | 300 | 350 | 140 | 200 | 4.9 | 5.5 | 1030 | 1730 | Modulo de ruptura
8 | Ceramicos | Ceramicos | Tecnicos | Silicio | 2300 | 2350 | 140 | 155 | 160 | 180 | 140 | 150 | 2 | 3.2 | 527 | 577 | Modulo de ruptura
9 | Ceramicos | Ceramicos | Vidrios | Vidrio corriente | 2440 | 2490 | 68 | 72 | 30 | 35 | 0.7 | 1.3 | 9.1 | 9.5 | 170 | 400 | Modulo de ruptura
10 | Ceramicos | Ceramicos | Vidrios | Vidrio de borosilicato | 2200 | 2300 | 61 | 64 | 22 | 32 | 1 | 1.3 | 3.2 | 4 | 230 | 460 | Modulo de ruptura
11 | Ceramicos | Ceramicos | Vidrios | Vidrio de silice | 2170 | 2220 | 68 | 74 | 45 | 155 | 1.4 | 1.5 | 0.55 | 0.75 | 897 | 1400 | Modulo de ruptura
12 | Ceramicos | Ceramicos | Tecnicos | Diamante | 3440 | 3580 | 1050 | 1210 | 2800 | 2930 | 900 | 2320 | 0.8 | 1.2 | 1500 | 1700 | Modulo de ruptura
13 | Ceramicos | Ceramicos | No tecnicos | Concreto | 2200 | 2800 | 10 | 50 | 0.1 | 0.3 | 1.43 | 2 | 12 | 14 | 50 | 125
14 | Ceramicos | Ceramicos | Vidrios | Ceramica de vidrio | 2200 | 2800 | 64 | 110 | 750 | 2129 | 1.3 | 2.5 | 1 | 5 | 560 | 1600
15 | Ceramicos | Ceramicos | Tecnicos | Carburo de boro | 2350 | 2550 | 400 | 472 | 2583 | 5687 | 40 | 90 | 3.2 | 3.4 | 1100 | 1300
16 | Compuestos | Hibridos | Compuestos | Material compuesto CFRP | 1500 | 1600 | 69 | 150 | 550 | 1050 | 1.28 | 2.6 | 1 | 4 | 140 | 220 | Resistencia a la falla
17 | Compuestos | Hibridos | Compuestos | Material compuesto GFRP | 1750 | 1970 | 15 | 28 | 110 | 192 | 0.4 | 0.55 | 8.64 | 33 | 140 | 220 | Resistencia a la falla
18 | Compuestos | Hibridos | Compuestos | Carburo de aluminio | 2660 | 2900 | 81 | 100 | 280 | 324 | 180 | 160 | 15 | 23 | 225 | 327
19 | Elastomeros | Polimeros | Elastomeros | Caucho | 920 | 930 | 0.0015 | 0.0025 | 20 | 30 | 0.1 | 0.14 | 150 | 450 | 68.9 | 107 | Limite elastico
20 | Elastomeros | Polimeros | Elastomeros | Elastomeros de silicona | 1300 | 1800 | 0.005 | 0.02 | 2.4 | 5.5 | 0.3 | 1 | 250 | 300 | 227 | 287 | Limite elastico
21 | Elastomeros | Polimeros | Elastomeros | Goma de butilo | 900 | 920 | 0.001 | 0.002 | 2 | 3 | 0.08 | 0.1 | 120 | 300 | 96.9 | 117 | Limite elastico
22 | Elastomeros | Polimeros | Elastomeros | Goma de polisopreno | 930 | 940 | 0.0014 | 0.004 | 20 | 25 | 0.08 | 0.14 | 150 | 450 | 96.9 | 117 | Limite elastico
23 | Elastomeros | Polimeros | Elastomeros | Goma eva | 945 | 955 | 0.01 | 0.04 | 12 | 18 | 0.3 | 0.4 | 160 | 190 | 46.9 | 51.9 | Limite elastico
24 | Elastomeros | Polimeros | Elastomeros | Goma sbr | 1130 | 1150 | 0.0038 | 0.006 | 16 | 26 | 0.4 | 0.9 | 160 | 180 | 70 | 110 | Limite elastico
25 | Elastomeros | Polimeros | Elastomeros | Neopreno | 1230 | 1250 | 0.0007 | 0.002 | 3.4 | 24 | 0.1 | 0.12 | 575 | 610 | 102 | 112 | Limite elastico
26 | Espumas | Hibridos | Espumas | Espuma flexible de polimero de baja densidad | 38 | 70 | 0.001 | 0.003 | 0.01 | 0.12 | 0.04 | 0.059 | 115 | 220 | 82.9 | 112 | Resistencia al desgarre
27 | Espumas | Hibridos | Espumas | Espuma flexible de polimero de media densidad | 70 | 115 | 0.004 | 0.012 | 0.02 | 0.3 | 0.041 | 0.078 | 115 | 220 | 82.9 | 112 | Resistencia al desgarre
28 | Espumas | Hibridos | Espumas | Espuma flexible de polimero de muy baja densidad | 16 | 35 | 0.00025 | 0.001 | 0.01 | 0.07 | 0.036 | 0.048 | 120 | 220 | 86.9 | 112 | Resistencia al desgarre
29 | Espumas | Hibridos | Espumas | Espuma rigida de polimero de alta densidad | 170 | 470 | 0.2 | 0.48 | 0.8 | 12 | 0.034 | 0.063 | 22 | 70 | 66.9 | 167 | Resistencia al desgarre
30 | Espumas | Hibridos | Espumas | Espuma rigida de polimero de baja densidad | 36 | 70 | 0.023 | 0.08 | 0.3 | 1.7 | 0.023 | 0.04 | 20 | 80 | 66.9 | 147 | Resistencia al desgarre
31 | Espumas | Hibridos | Espumas | Espuma rigida de polimero de media densidad | 78 | 165 | 0.08 | 0.2 | 0.4 | 3.5 | 0.027 | 0.038 | 20 | 70 | 66.9 | 157 | Resistencia al desgarre
32 | Metales | Metales | Ferrosos | Acero de baja aleacion | 7800 | 7900 | 205 | 217 | 400 | 1100 | 34 | 55 | 10.5 | 13.5 | 500 | 550 | Limite elastico
33 | Metales | Metales | Ferrosos | Acero inoxidable | 7600 | 8100 | 189 | 210 | 170 | 100 | 12 | 24 | 13 | 20 | 750 | 820 | Límite elástico
34 | Metales | Metales | Ferrosos | Acero ordinario de alto contenido de C | 7800 | 7900 | 200 | 215 | 400 | 1160 | 47 | 53 | 11 | 13.5 | 350 | 400 | Límite elástico
35 | Metales | Metales | Ferrosos | Acero ordinario de bajo contenido de C | 7800 | 7900 | 200 | 215 | 250 | 395 | 49 | 54 | 11.5 | 13 | 350 | 400 | Límite elástico
36 | Metales | Metales | Ferrosos | Acero ordinario de medio contenido de C | 7800 | 7900 | 200 | 216 | 305 | 900 | 45 | 55 | 10 | 14 | 370 | 420 | Límite elástico
37 | Metales | Metales | Ferrosos | Fundicion ductil de hierro | 7050 | 7250 | 165 | 180 | 250 | 680 | 29 | 44 | 10 | 12.5 | 350 | 450 | Límite elástico
38 | Metales | Metales | Ferrosos | Fundicion gris de hierro | 7050 | 7250 | 80 | 138 | 140 | 420 | 40 | 72 | 11 | 12.5 | 350 | 450 | Límite elástico
39 | Metales | Metales | No ferrosos | Aleaciones de aluminio | 2500 | 2900 | 68 | 82 | 30 | 500 | 76 | 235 | 21 | 24 | 120 | 210 | Límite elástico
40 | Metales | Metales | No ferrosos | Aleaciones de cinc | 4950 | 7000 | 68 | 95 | 80 | 450 | 100 | 135 | 23 | 28 | 79.9 | 110 | Límite elástico
41 | Metales | Metales | No ferrosos | Aleaciones de cobre | 8930 | 8940 | 112 | 148 | 30 | 500 | 160 | 390 | 16.9 | 18 | 180 | 350 | Límite elástico
42 | Metales | Metales | No ferrosos | Aleaciones de magnesio | 1740 | 1950 | 42 | 47 | 70 | 400 | 50 | 156 | 24.6 | 28 | 120 | 200 | Límite elástico
43 | Metales | Metales | No ferrosos | Aleaciones de niquel | 8830 | 8950 | 190 | 220 | 70 | 1100 | 67 | 91 | 12 | 13.5 | 500 | 1200 | Límite elástico
44 | Metales | Metales | No ferrosos | Aleaciones de plomo | 10000 | 11400 | 12.5 | 15 | 8 | 14 | 22 | 36 | 18 | 32 | 60 | 120 | Límite elástico
45 | Metales | Metales | No ferrosos | Aleaciones de titanio | 4400 | 4800 | 90 | 120 | 250 | 1250 | 7 | 14 | 7.9 | 11 | 300 | 500 | Límite elástico
46 | Metales | Metales | No ferrosos | Aleaciones de wolframio | 17800 | 19600 | 310 | 380 | 525 | 800 | 100 | 142 | 4 | 5.6 | 1350 | 1400 | Límite elástico
47 | Metales | Metales | No ferrosos | Estaño | 7260 | 7270 | 41 | 45 | 7 | 15 | 60 | 61.5 | 22.5 | 23.5 | 90 | 100 | Límite elástico
48 | Metales | Metales | No ferrosos | Oro | 19300 | 19400 | 77 | 81 | 165 | 205 | 305 | 319 | 13.5 | 14.5 | 130 | 220 | Límite elástico
49 | Metales | Metales | No ferrosos | Plata | 10500 | 10600 | 69 | 73 | 190 | 300 | 416 | 422 | 19.5 | 19.9 | 96.9 | 190 | Límite elástico
50 | Naturales | Hibridos | Naturales | Bambu | 600 | 800 | 15 | 20 | 35 | 44 | 0.1 | 0.18 | 2.6 | 10 | 117 | 137 | Limite elastico
51 | Naturales | Hibridos | Naturales | Corcho | 240 | 350 | 0.013 | 0.05 | 0.3 | 1.5 | 0.035 | 0.048 | 130 | 230 | 117 | 137 | Limite elastico
52 | Naturales | Hibridos | Naturales | Cuero | 810 | 1050 | 0.1 | 0.5 | 5 | 10 | 0.156 | 0.16 | 40 | 50 | 107 | 127 | Limite elastico
53 | Naturales | Hibridos | Naturales | Madera (direccion transversal) | 660 | 800 | 0.5 | 3 | 2 | 6 | 0.15 | 0.19 | 31.8 | 42.5 | 117 | 137 | Limite elastico
54 | Naturales | Hibridos | Naturales | Madera (direccion longitudinal) | 600 | 800 | 6 | 20 | 30 | 70 | 0.31 | 0.38 | 2 | 11 | 117 | 137 | Limite elastico
55 | Naturales | Hibridos | Naturales | Papel-carton | 480 | 860 | 3 | 8.9 | 15 | 34 | 0.06 | 0.17 | 5 | 20 | 77 | 130 | Limite elastico
56 | Naturales | Hibridos | Naturales | Concha | 1800 | 2100 | 30 | 65 | 30 | 85 | 1 | 5 | 20 | 30 | 110 | 130
57 | Polimeros | Polimeros | Elastomeros | Poliuretano elastomerico | 1020 | 1250 | 0.002 | 0.03 | 25 | 51 | 0.28 | 0.3 | 150 | 165 | 66.9 | 86.9 | Limite elastico
58 | Polimeros | Polimeros | Termoestables | Epoxis | 1110 | 1400 | 2.35 | 3.08 | 36 | 71.7 | 0.18 | 0.5 | 58 | 117 | 140 | 180 | Limite elastico
59 | Polimeros | Polimeros | Termoestables | Fenolicos | 1240 | 1320 | 2.76 | 4.83 | 27.6 | 49.7 | 0.141 | 0.152 | 120 | 125 | 200 | 230 | Limite elastico
60 | Polimeros | Polimeros | Termoestables | Poliester | 1040 | 1400 | 2.07 | 4.41 | 33 | 40 | 0.287 | 0.299 | 99 | 180 | 130 | 150 | Limite elastico
61 | Polimeros | Polimeros | Termoplasticos | Ionomeros | 930 | 960 | 0.2 | 0.424 | 8.27 | 15.9 | 0.239 | 0.276 | 180 | 306 | 48.9 | 61.9 | Limite elastico
62 | Polimeros | Polimeros | Termoplasticos | Poliamida de nailon | 1120 | 1140 | 2.62 | 3.2 | 50 | 94.8 | 0.233 | 0.253 | 144 | 149 | 110 | 140 | Limite elastico
63 | Polimeros | Polimeros | Termoplasticos | Policarbonato | 1140 | 1210 | 2 | 2.44 | 59 | 70 | 0.189 | 0.218 | 120 | 137 | 101 | 144 | Limite elastico
64 | Polimeros | Polimeros | Termoplasticos | Polietileno | 939 | 960 | 0.621 | 0.896 | 17.9 | 29 | 0.403 | 0.435 | 126 | 198 | 90 | 110 | Limite elastico
65 | Polimeros | Polimeros | Termoplasticos | Abs | 1010 | 1210 | 1.1 | 2.9 | 18.5 | 51 | 0.188 | 0.335 | 84.6 | 234 | 61.9 | 76.9 | Limite elastico
66 | Polimeros | Polimeros | Termoplasticos | Peek | 1300 | 1320 | 3.75 | 3.95 | 65 | 95 | 0.24 | 0.26 | 72 | 194 | 239 | 260 | Limite elastico
67 | Polimeros | Polimeros | Termoplasticos | Pet | 1290 | 1400 | 2.76 | 4.14 | 56.5 | 62.3 | 0.138 | 0.151 | 115 | 119 | 66.9 | 86.9 | Limite elastico
68 | Polimeros | Polimeros | Termoplasticos | Acrilico | 1160 | 1220 | 2.24 | 3.8 | 53.8 | 72.4 | 0.0837 | 0.251 | 72 | 162 | 41.9 | 56.9 | Limite elastico
69 | Polimeros | Polimeros | Termoplasticos | Acetal | 1390 | 1430 | 2.5 | 5 | 48.6 | 72.4 | 0.221 | 0.35 | 75.7 | 202 | 76.9 | 96.9 | Limite elastico
70 | Polimeros | Polimeros | Termoplasticos | Polipropileno | 890 | 910 | 0.896 | 1.55 | 20.7 | 37.2 | 0.1113 | 0.167 | 122 | 180 | 100 | 115 | Limite elastico
71 | Polimeros | Polimeros | Termoplasticos | Poliestireno | 1040 | 1050 | 1.2 | 2.6 | 28.7 | 56.2 | 0.121 | 0.131 | 90 | 153 | 76.9 | 103 | Limite elastico
72 | Polimeros | Polimeros | Termoplasticos | Pvc | 1300 | 1580 | 2.14 | 4.14 | 35.4 | 52.1 | 0.147 | 0.293 | 100 | 150 | 60 | 70 | Limite elastico
73 | Polimeros | Polimeros | Termoplasticos | Polimeros de celulosa | 980 | 1300 | 1.6 | 2 | 25 | 45 | 0.13 | 0.3 | 150 | 300 | 52.9 | 89.9 | Limite elastico
74 | Polimeros | Polimeros | Termoplasticos | Poliuretano | 1120 | 1240 | 1.31 | 2.07 | 40 | 53.8 | 0.235 | 0.244 | 90 | 144 | 64.9 | 80 | Limite elastico
75 | Polimeros | Polimeros | Termoplasticos | Teflon | 2140 | 2200 | 0.4 | 0.552 | 15 | 25 | 0.242 | 0.261 | 126 | 216 | 250 | 271 | Limite elastico

## Tabla completa (hidden)
Nro | Region | Familia | Subfamilia | Material | min densidad [kg/m3] | max densidad [kg/m3] | min módulo [Gpa] | max módulo [GPa] | min resistencia mecánica [MPa] | max resistencia mecánica [MPa] | min conductividad térmica [W/mk] | max conductividad térmica [W/mk] | min expansión térmica [10^-6/C] | max expansión térmica [10^-6/C] | min temperatura máxima de servicio [°C] | max temperatura maxima de servicio [°C] | Notas
1 | Metales | Metales | Ferrosos | Acero de baja aleacion | 7800 | 7900 | 205 | 217 | 400 | 1500 | 34 | 55 | 10.5 | 13.5 | 500 | 550 | Limite elastico
2 | Metales | Metales | Ferrosos | Acero inoxidable | 7600 | 8100 | 189 | 210 | 170 | 100 | 12 | 24 | 13 | 20 | 750 | 820 | Límite elástico
3 | Metales | Metales | Ferrosos | Acero ordinario de alto contenido de C | 7800 | 7900 | 200 | 215 | 400 | 1160 | 47 | 53 | 11 | 13.5 | 350 | 400 | Límite elástico
4 | Metales | Metales | Ferrosos | Acero ordinario de bajo contenido de C | 7800 | 7900 | 200 | 215 | 250 | 395 | 49 | 54 | 11.5 | 13 | 350 | 400 | Límite elástico
5 | Metales | Metales | Ferrosos | Acero ordinario de medio contenido de C | 7800 | 7900 | 200 | 216 | 305 | 900 | 45 | 55 | 10 | 14 | 370 | 420 | Límite elástico
6 | Metales | Metales | Ferrosos | Fundicion ductil de hierro | 7050 | 7250 | 165 | 180 | 250 | 680 | 29 | 44 | 10 | 12.5 | 350 | 450 | Límite elástico
7 | Metales | Metales | Ferrosos | Fundicion gris de hierro | 7050 | 7250 | 80 | 138 | 140 | 420 | 40 | 72 | 11 | 12.5 | 350 | 450 | Límite elástico
8 | Metales | Metales | No ferrosos | Aleaciones de aluminio | 2500 | 2900 | 68 | 82 | 30 | 500 | 76 | 235 | 21 | 24 | 120 | 210 | Límite elástico
9 | Metales | Metales | No ferrosos | Aleaciones de cinc | 4950 | 7000 | 68 | 95 | 80 | 450 | 100 | 135 | 23 | 28 | 79.9 | 110 | Límite elástico
10 | Metales | Metales | No ferrosos | Aleaciones de cobre | 8930 | 8940 | 112 | 148 | 30 | 500 | 160 | 390 | 16.9 | 18 | 180 | 350 | Límite elástico
11 | Metales | Metales | No ferrosos | Aleaciones de magnesio | 1740 | 1950 | 42 | 47 | 70 | 400 | 50 | 156 | 24.6 | 28 | 120 | 200 | Límite elástico
12 | Metales | Metales | No ferrosos | Aleaciones de niquel | 8830 | 8950 | 190 | 220 | 70 | 1100 | 67 | 91 | 12 | 13.5 | 500 | 1200 | Límite elástico
13 | Metales | Metales | No ferrosos | Aleaciones de plomo | 10000 | 11400 | 12.5 | 15 | 8 | 14 | 22 | 36 | 18 | 32 | 60 | 120 | Límite elástico
14 | Metales | Metales | No ferrosos | Aleaciones de titanio | 4400 | 4800 | 90 | 120 | 250 | 1250 | 7 | 14 | 7.9 | 11 | 300 | 500 | Límite elástico
15 | Metales | Metales | No ferrosos | Aleaciones de wolframio | 17800 | 19600 | 310 | 380 | 525 | 800 | 100 | 142 | 4 | 5.6 | 1350 | 1400 | Límite elástico
16 | Metales | Metales | No ferrosos | Estaño | 7260 | 7270 | 41 | 45 | 7 | 15 | 60 | 61.5 | 22.5 | 23.5 | 90 | 100 | Límite elástico
17 | Metales | Metales | No ferrosos | Oro | 19300 | 19400 | 77 | 81 | 165 | 205 | 305 | 319 | 13.5 | 14.5 | 130 | 220 | Límite elástico
18 | Metales | Metales | No ferrosos | Plata | 10500 | 10600 | 69 | 73 | 190 | 300 | 416 | 422 | 19.5 | 19.9 | 96.9 | 190 | Límite elástico
19 | No tecnicos | Ceramicos | No tecnicos | Ladrillos | 1600 | 2100 | 15 | 30 | 5 | 14 | 0.46 | 0.73 | 5 | 8 | 920 | 1230 | Modulo de ruptura
20 | Ceramicos | Ceramicos | No tecnicos | Dioxido de circonio | 6030 | 6160 | 135 | 141 | 32 | 60 | 0.8 | 2.4 | 5.9 | 6 | 480 | 510 | Modulo de ruptura
21 | Ceramicos | Ceramicos | No tecnicos | Piedra | 2300 | 2600 | 40 | 60 | 2 | 25 | 5.4 | 6 | 3.7 | 6.3 | 327 | 1430 | Modulo de ruptura
22 | Ceramicos | Ceramicos | Tecnicos | Alumina | 3800 | 3980 | 343 | 390 | 350 | 588 | 26 | 38.5 | 7 | 7.9 | 1080 | 1300 | Modulo de ruptura
23 | Ceramicos | Ceramicos | Tecnicos | Carburo de silicio | 3100 | 3210 | 400 | 460 | 400 | 610 | 80 | 130 | 4 | 4.8 | 1400 | 1700 | Modulo de ruptura
24 | Ceramicos | Ceramicos | Tecnicos | Carburo de wolframio | 15300 | 15900 | 625 | 700 | 335 | 550 | 55 | 88 | 5.2 | 7.1 | 750 | 1000 | Modulo de ruptura
25 | Ceramicos | Ceramicos | Tecnicos | Nitruro de aluminio | 3260 | 3330 | 302 | 348 | 300 | 350 | 140 | 200 | 4.9 | 5.5 | 1030 | 1730 | Modulo de ruptura
26 | Ceramicos | Ceramicos | Tecnicos | Silicio | 2300 | 2350 | 140 | 155 | 160 | 180 | 140 | 150 | 2 | 3.2 | 527 | 577 | Modulo de ruptura
27 | No tecnicos | Ceramicos | Vidrios | Vidrio corriente | 2440 | 2490 | 68 | 72 | 30 | 35 | 0.7 | 1.3 | 9.1 | 9.5 | 170 | 400 | Modulo de ruptura
28 | No tecnicos | Ceramicos | Vidrios | Vidrio de borosilicato | 2200 | 2300 | 61 | 64 | 22 | 32 | 1 | 1.3 | 3.2 | 4 | 230 | 460 | Modulo de ruptura
29 | No tecnicos | Ceramicos | Vidrios | Vidrio de silice | 2170 | 2220 | 68 | 74 | 45 | 155 | 1.4 | 1.5 | 0.55 | 0.75 | 897 | 1400 | Modulo de ruptura
30 | Compuestos | Hibridos | Compuestos | Material compuesto CFRP | 1500 | 1600 | 69 | 150 | 550 | 1050 | 1.28 | 2.6 | 1 | 4 | 140 | 220 | Resistencia a la falla
31 | Compuestos | Hibridos | Compuestos | Material compuesto GFRP | 1750 | 1970 | 15 | 28 | 110 | 192 | 0.4 | 0.55 | 8.64 | 33 | 140 | 220 | Resistencia a la falla
32 | Espumas | Hibridos | Espumas | Espuma flexible de polimero de baja densidad | 38 | 70 | 0.001 | 0.003 | 0.01 | 0.12 | 0.04 | 0.059 | 115 | 220 | 82.9 | 112 | Resistencia al desgarre
33 | Espumas | Hibridos | Espumas | Espuma flexible de polimero de media densidad | 70 | 115 | 0.004 | 0.012 | 0.02 | 0.3 | 0.041 | 0.078 | 115 | 220 | 82.9 | 112 | Resistencia al desgarre
34 | Espumas | Hibridos | Espumas | Espuma flexible de polimero de muy baja densidad | 16 | 35 | 0.00025 | 0.001 | 0.05 | 0.7 | 0.036 | 0.048 | 120 | 220 | 86.9 | 112 | Resistencia al desgarre
35 | Espumas | Hibridos | Espumas | Espuma rigida de polimero de alta densidad | 170 | 470 | 0.2 | 0.48 | 0.8 | 12 | 0.034 | 0.063 | 22 | 70 | 66.9 | 167 | Resistencia al desgarre
36 | Espumas | Hibridos | Espumas | Espuma rigida de polimero de baja densidad | 36 | 70 | 0.023 | 0.08 | 0.3 | 1.7 | 0.023 | 0.04 | 20 | 80 | 66.9 | 147 | Resistencia al desgarre
37 | Espumas | Hibridos | Espumas | Espuma rigida de polimero de media densidad | 78 | 165 | 0.08 | 0.2 | 0.4 | 3.5 | 0.027 | 0.038 | 20 | 70 | 66.9 | 157 | Resistencia al desgarre
38 | Naturales | Hibridos | Naturales | Bambu | 600 | 800 | 15 | 20 | 35 | 44 | 0.1 | 0.18 | 2.6 | 10 | 117 | 137 | Limite elastico
39 | Naturales | Hibridos | Naturales | Corcho | 240 | 350 | 0.013 | 0.05 | 0.3 | 1.5 | 0.035 | 0.048 | 130 | 230 | 117 | 137 | Limite elastico
40 | Naturales | Hibridos | Naturales | Cuero | 810 | 1050 | 0.1 | 0.5 | 5 | 10 | 0.156 | 0.16 | 40 | 50 | 107 | 127 | Limite elastico
41 | Naturales | Hibridos | Naturales | Madera (direccion transversal) | 660 | 800 | 0.5 | 3 | 2 | 6 | 0.15 | 0.19 | 31.8 | 42.5 | 117 | 137 | Limite elastico
42 | Naturales | Hibridos | Naturales | Madera (direccion longitudinal) | 600 | 800 | 6 | 20 | 30 | 70 | 0.31 | 0.38 | 2 | 11 | 117 | 137 | Limite elastico
43 | Naturales | Hibridos | Naturales | Papel-carton | 480 | 860 | 3 | 8.9 | 15 | 34 | 0.06 | 0.17 | 5 | 20 | 77 | 130 | Limite elastico
44 | Elastomeros | Polimeros | Elastomeros | Caucho | 920 | 930 | 0.0015 | 0.0025 | 20 | 30 | 0.1 | 0.14 | 150 | 450 | 68.9 | 107 | Limite elastico
45 | Elastomeros | Polimeros | Elastomeros | Elastomeros de silicona | 1300 | 1800 | 0.005 | 0.02 | 2.4 | 5.5 | 0.3 | 1 | 250 | 300 | 227 | 287 | Limite elastico
46 | Elastomeros | Polimeros | Elastomeros | Goma de butilo | 900 | 920 | 0.001 | 0.002 | 2 | 3 | 0.08 | 0.1 | 120 | 300 | 96.9 | 117 | Limite elastico
47 | Elastomeros | Polimeros | Elastomeros | Goma de polisopreno | 930 | 940 | 0.0014 | 0.004 | 20 | 25 | 0.08 | 0.14 | 150 | 450 | 96.9 | 117 | Limite elastico
48 | Elastomeros | Polimeros | Elastomeros | Goma eva | 945 | 955 | 0.01 | 0.04 | 12 | 18 | 0.3 | 0.4 | 160 | 190 | 46.9 | 51.9 | Limite elastico
49 | Elastomeros | Polimeros | Elastomeros | Goma sbr | 1130 | 1150 | 0.0038 | 0.006 | 16 | 26 | 0.4 | 0.9 | 160 | 180 | 70 | 110 | Limite elastico
50 | Elastomeros | Polimeros | Elastomeros | Neopreno | 1230 | 1250 | 0.0007 | 0.002 | 3.4 | 24 | 0.1 | 0.12 | 575 | 610 | 102 | 112 | Limite elastico
51 | Elastomeros | Polimeros | Elastomeros | Poliuretano elastomerico | 1020 | 1250 | 0.002 | 0.03 | 25 | 51 | 0.28 | 0.3 | 150 | 165 | 66.9 | 86.9 | Limite elastico
52 | Polimeros | Polimeros | Termoestables | Epoxis | 1110 | 1400 | 2.35 | 3.08 | 36 | 71.7 | 0.18 | 0.5 | 58 | 117 | 140 | 180 | Limite elastico
53 | Polimeros | Polimeros | Termoestables | Fenolicos | 1240 | 1320 | 2.76 | 4.83 | 27.6 | 49.7 | 0.141 | 0.152 | 120 | 125 | 200 | 230 | Limite elastico
54 | Polimeros | Polimeros | Termoestables | Poliester | 1040 | 1400 | 2.07 | 4.41 | 33 | 40 | 0.287 | 0.299 | 99 | 180 | 130 | 150 | Limite elastico
55 | Polimeros | Polimeros | Termoplasticos | Ionomeros | 930 | 960 | 0.2 | 0.424 | 8.27 | 15.9 | 0.239 | 0.276 | 180 | 306 | 48.9 | 61.9 | Limite elastico
56 | Polimeros | Polimeros | Termoplasticos | Poliamida de nailon | 1120 | 1140 | 2.62 | 3.2 | 50 | 94.8 | 0.233 | 0.253 | 144 | 149 | 110 | 140 | Limite elastico
57 | Polimeros | Polimeros | Termoplasticos | Policarbonato | 1140 | 1210 | 2 | 2.44 | 59 | 70 | 0.189 | 0.218 | 120 | 137 | 101 | 144 | Limite elastico
58 | Polimeros | Polimeros | Termoplasticos | Polietileno | 939 | 960 | 0.621 | 0.896 | 17.9 | 29 | 0.403 | 0.435 | 126 | 198 | 90 | 110 | Limite elastico
59 | Polimeros | Polimeros | Termoplasticos | Abs | 1010 | 1210 | 1.1 | 2.9 | 18.5 | 51 | 0.188 | 0.335 | 84.6 | 234 | 61.9 | 76.9 | Limite elastico
60 | Polimeros | Polimeros | Termoplasticos | Peek | 1300 | 1320 | 3.75 | 3.95 | 65 | 95 | 0.24 | 0.26 | 72 | 194 | 239 | 260 | Limite elastico
61 | Polimeros | Polimeros | Termoplasticos | Pet | 1290 | 1400 | 2.76 | 4.14 | 56.5 | 62.3 | 0.138 | 0.151 | 115 | 119 | 66.9 | 86.9 | Limite elastico
62 | Polimeros | Polimeros | Termoplasticos | Acrilico | 1160 | 1220 | 2.24 | 3.8 | 53.8 | 72.4 | 0.0837 | 0.251 | 72 | 162 | 41.9 | 56.9 | Limite elastico
63 | Polimeros | Polimeros | Termoplasticos | Acetal | 1390 | 1430 | 2.5 | 5 | 48.6 | 72.4 | 0.221 | 0.35 | 75.7 | 202 | 76.9 | 96.9 | Limite elastico
64 | Polimeros | Polimeros | Termoplasticos | Polipropileno | 890 | 910 | 0.896 | 1.55 | 20.7 | 37.2 | 0.1113 | 0.167 | 122 | 180 | 100 | 115 | Limite elastico
65 | Polimeros | Polimeros | Termoplasticos | Poliestireno | 1040 | 1050 | 1.2 | 2.6 | 28.7 | 56.2 | 0.121 | 0.131 | 90 | 153 | 76.9 | 103 | Limite elastico
66 | Polimeros | Polimeros | Termoplasticos | Pvc | 1300 | 1580 | 2.14 | 4.14 | 35.4 | 52.1 | 0.147 | 0.293 | 100 | 150 | 60 | 70 | Limite elastico
67 | Polimeros | Polimeros | Termoplasticos | Polimeros de celulosa | 980 | 1300 | 1.6 | 2 | 25 | 45 | 0.13 | 0.3 | 150 | 300 | 52.9 | 89.9 | Limite elastico
68 | Polimeros | Polimeros | Termoplasticos | Poliuretano | 1120 | 1240 | 1.31 | 2.07 | 40 | 53.8 | 0.235 | 0.244 | 90 | 144 | 64.9 | 80 | Limite elastico
69 | Polimeros | Polimeros | Termoplasticos | Teflon | 2140 | 2200 | 0.4 | 0.552 | 15 | 25 | 0.242 | 0.261 | 126 | 216 | 250 | 271 | Limite elastico